## Feuille 1
ETF010 | m² | Toiture terrasse froide, accessible, avec revêtement de sol fixe. Imperméabilisation avec des membranes bitumineuses.
Toiture terrasse froide, accessible, avec revêtement de sol fixe, type conventionnelle, pente de 1% à 5%, pour trafic piéton privé. FORME DE PENTES: panneau céramique creuse à rainure et languette de 80x25x3,5 cm avec couche de régularisation de mortier de ciment, industriel, M-5, de 3 cm d'épaisseur, finition talochée, sur cloisons allégées de brique creuse en terre cuite de 29x14x9 cm, pose avec du mortier de ciment, industriel, M-5, disposées tous les 80 cm et avec 30 cm de hauteur moyenne, arrêts supérieurs avec des guides de mortier de ciment, industriel, M-5; ISOLATION THERMIQUE: feutre isolant en laine minérale; IMPERMÉABILISATION: type monocouche, adhérée, constituée de membrane en bitume modifié par élastomère SBS, LBM(SBS)-40-FP impression préalable avec émulsion bitumineuse anionique avec charges; COUCHE SÉPARATRICE SOUS PROTECTION: géotextile non tissé composé de fibres de polyester unies par aiguilletage, (200 g/m²); COUCHE DE PROTECTION: revêtement de sol en carreaux céramiques en grès rustique, 20x20 cm pose en couche mince avec du mortier-colle de prise normale, C1 sans aucune caractéristique supplémentaire, couleur grise, sur une couche de régularisation de mortier de ciment, industriel, M-5, de 4 cm d'épaisseur, jointoiement avec du mortier de joints cémenteux amélioré, avec absorption d'eau réduite et résistance élevée à l'abrasion type CG 2 W A, couleur blanche, pour joints de 2 à 15 mm. Comprend les croisillons en PVC. Le prix ne comprend ni l'exécution et le scellage des joints ni l'exécution des arrêts aux rencontres avec les parements et les écoulements.
Code interne |  |  | Désignation | Quantité | Unité | Prix unitaire | Prix total
mt04lcc010c |  |  | Brique creuse en terre cuite (tochana), à revêtir, 29x14x9 cm, pour utilisation en maçonnerie protégée (pièce en P), densité 805 kg/m³, selon NF EN 771-1. | 8 | U | 0.16 | 1.28
mt08aaa010a |  |  | Eau. | 0.03 | m³ | 1.5 | 0.05
mt09mif010ca |  |  | Mortier industriel pour maçonnerie, de ciment, couleur grise, catégorie M-5 (résistance à la compression 5 N/mm²), fourni en sacs, selon NF EN 998-2. | 0.16 | t | 33.86 | 5.42
mt16pea020b |  |  | Panneau rigide en polystyrène expansé, selon NF EN 13163, usinage latéral droit, de 20 mm d'épaisseur, résistance thermique 0,55 m²K/W, conductivité thermique 0,036 W/(mK), pour joint de dilatation. | 0.01 | m² | 1.34 | 0.01
mt16lra040a |  |  | Feutre isolant en laine minérale, selon NF EN 13162, revêtu sur une de ses faces par un complexe de papier kraft avec du polyéthylène qui agit comme un pare-vapeur, de 80 mm d'épaisseur, résistance thermique 2 m²K/W, conductivité thermique 0,042 W/(mK), Euroclasse F de réaction au feu selon NF EN 13501-1. | 1.2 | m² | 5.41 | 6.49
mt04lvg020c |  |  | Panneau céramique creuse à rainure et languette, à revêtir, 80x25x3 cm, à bouts plans parallèles. | 5 | U | 0.39 | 1.95
mt14lba010g |  |  | Membrane en bitume modifié par élastomère SBS, LBM(SBS)-40-FP, de 3,5 mm d'épaisseur, masse nominale 4 kg/m², avec une armature de feutre de polyester non tissé de 160 g/m², de surface non protégée. Selon NF EN 13707. | 1.1 | m² | 4.55 | 5.01
mt14iea020c |  |  | Émulsion bitumineuse anionique avec charges. | 0.3 | kg | 1.46 | 0.44
mt14gsa020ce |  |  | Géotextile non tissé composé de fibres de polyester unies par aiguilletage, avec une résistance à la traction longitudinale de 1,63 kN/m, une résistance à la traction transversale de 2,08 kN/m, une ouverture de cône à l'essai de perforation dynamique selon NF EN ISO 13433 inférieure à 27 mm, résistance CBR au poinçonnement 0,4 kN et une masse surfacique de 200 g/m², selon NF EN 13252. | 1.05 | m² | 0.7 | 0.74
mt09mcr021g |  |  | Mortier-colle de prise normale, C1, selon NF EN 12004, couleur grise. | 4 | kg | 0.35 | 1.4
mt18bcr010he800 |  |  | Carreau céramique en grès rustique, 20x20 cm, 8,00€/m², capacité d'absorption en eau 3%<=E<6%, groupe AII, selon NF EN 14411, résistance au glissement supérieur à 45 selon DIN CEN/TS 12633. | 1.05 | m² | 8 | 8.4
mt18acc050b |  |  | Croisillons en PVC pour séparation entre 3 et 15 mm. | 14 | U | 0.03 | 0.42
mt18rcr010a300 |  |  | Plinthe céramique en grès rustique, de 7 cm de largeur, 3,00€/m. | 0.4 | m | 3 | 1.2
mt09mcp020fE |  |  | Mortier de joints cémenteux amélioré, avec absorption d'eau réduite et résistance élevée à l'abrasion, type CG2 W A, selon NF EN 13888, couleur blanche, pour joints de 2 à 15 mm, à base de ciment à haute résistance, quartz, additifs spéciaux, pigments et résines synthétiques, pour jointoiement de tout type de pièces céramiques. | 0.05 | kg | 0.78 | 0.04
mo020 |  |  | Compagnon professionnel III/CP2 construction. | 0.78 | h | 25.52 | 19.91
mo113 |  |  | Ouvrier d'exécution I/OE1 construction. | 1.205 | h | 21.31 | 25.68
mo029 |  |  | Compagnon professionnel III/CP2 poseur de membranes d'étanchéité. | 0.12 | h | 25.52 | 3.06
mo067 |  |  | Ouvrier professionnel II/OP poseur de membranes d'étanchéité. | 0.12 | h | 22.65 | 2.72
mo054 |  |  | Compagnon professionnel III/CP2 poseur d'isolants rigides ou flexibles. | 0.05 | h | 26.37 | 1.32
mo101 |  |  | Ouvrier professionnel II/OP poseur d'isolants rigides ou flexibles. | 0.05 | h | 22.65 | 1.13
mo023 |  |  | Compagnon professionnel III/CP2 carreleur en revêtements de sols. | 0.4 | h | 25.52 | 10.21
mo061 |  |  | Ouvrier professionnel II/OP carreleur en revêtements de sols. | 0.2 | h | 22.65 | 4.53
|  |  | Frais de chantier des unités d'ouvrage | 2 | % | 101.41 | 2.03
Coût d'entretien décennal: 36,20€ les 10 premières années. | [5 empty] | Montant total HT: | 103.44