## Feuille 1
EIT010 | m² | Isolation thermique des rives de plancher et des poteaux de façade, avec du polystyrène extrudé.
Isolation thermique des rives de plancher et des poteaux compris dans l'épaisseur de la façade, constituée de panneau rigide en polystyrène extrudé, à surface rugueuse cannelé et système latéral droit à rainure et languette, de 30 mm d'épaisseur, résistance à la compression >= 500 kPa, clouage du coffrage de la structure avant bétonnage.
Code interne |  | Désignation | Quantité | Unité | Prix unitaire | Prix total
mt16pxa010ea |  | Panneau rigide en polystyrène extrudé, selon NF EN 13164, à surface rugueuse cannelé et système latéral droit à rainure et languette, de 30 mm d'épaisseur, résistance à la compression >= 500 kPa, résistance thermique 0,9 m²K/W, conductivité thermique 0,034 W/(mK), Euroclasse E de réaction au feu, avec code de désignation XPS-EN 13164-T1-CS(10/Y)500-DLT(2)5-DS(TH)-WL(T)0,7-WD(V)3-FT2. | 1.05 | m² | 2.03 | 2.13
mt08var070 |  | Pointes métalliques à tête large. | 0.15 | kg | 1.83 | 0.27
mo054 |  | Compagnon professionnel III/CP2 poseur d'isolants rigides ou flexibles. | 0.165 | h | 25.49 | 4.21
mo101 |  | Ouvrier professionnel II/OP poseur d'isolants rigides ou flexibles. | 0.165 | h | 21.93 | 3.62
|  | Coûts directs complémentaires | 2 | % | 10.23 | 0.2
Coût d'entretien décennal: 0,21€ les 10 premières années. |  |  |  |  | Montant total HT: | 10.43