## Feuille 1
EDT010 | m² |  | Revêtement continu de parements en micro-mortier de chaux et de ciment.
Revêtement continu de parements en micro-mortier, de 3 mm d'épaisseur, réalisé sur surface absorbante. IMPRESSION: à base de copolymères acryliques en émulsion aqueuse, non diluée. COUCHE DE BASE: micro-mortier de chaux et de ciment, avec une taille maximale du granulat de 0,4 mm, couleur à choisir, avec résine acrylique et pigment, en deux couches, (1 kg/m² chaque couche). COUCHE DE FINITION: micro-mortier de chaux et de ciment, avec une taille maximale du granulat de 0,3 mm, couleur à choisir, avec résine acrylique et pigment, (0,7 kg/m²). COUCHE DE SCELLEMENT: impression à base de copolymères acryliques en émulsion aqueuse et vernis à l'eau en polyuréthane bicomposant. Le prix ne comprend pas la surface support.
Code interne |  | Désignation |  | Quantité | Unité | Prix unitaire | Prix total
mt28mcc006a |  | Impression à base de copolymères acryliques en émulsion aqueuse, non diluée, pour régulariser la porosité et améliorer l'adhérence des supports absorbants, à appliquer au rouleau. |  | 0.1 | l | 8.15 | 0.82
mt28mcc010p |  | Micro-mortier bicomposant, composé de ciment, chaux, granulats sélectionnés et additifs, avec une taille maximale du granulat de 0,4 mm, couleur à choisir, comme couche de base, à appliquer avec une truelle métallique. |  | 2 | kg | 4.7 | 9.4
mt28mcc009a |  | Résine acrylique en base aqueuse. |  | 1.143 | l | 6.63 | 7.58
mt28mcc008 |  | Pigment, pour la coloration en masse de microciment. |  | 0.2 | U | 31.04 | 6.21
mt28mcc010k |  | Micro-mortier bicomposant, composé de ciment, chaux, granulats sélectionnés et additifs, avec une taille maximale du granulat de 0,3 mm, couleur à choisir, comme couche de base, à appliquer avec une truelle métallique. |  | 0.7 | kg | 4.7 | 3.29
mt28mcc020a |  | Impression à base de copolymères acryliques en émulsion aqueuse, comme pont de liaison entre le micro-mortier et le vernis, à appliquer à la brosse, au rouleau ou au pistolet. |  | 0.12 | l | 23.67 | 2.84
mt28mcc021a |  | Vernis à l'eau en polyuréthane bicomposant, à appliquer à la brosse, au rouleau ou au pistolet. |  | 0.15 | l | 36.86 | 5.53
mo020 |  | Compagnon professionnel III/CP2 construction. |  | 0.7 | h | 29.25 | 20.48
mo113 |  | Ouvrier d'exécution I/OE1 construction. |  | 1.25 | h | 24.51 | 30.64
|  | Frais de chantier des unités d'ouvrage |  | 2 | % | 86.79 | 1.74
Coût d'entretien décennal: 18,41€ les 10 premières années. | [5 empty] | Montant total HT: | 88.53