## Feuille 1
BEB020 | m² |  | Imperméabilisation d'un canal, avec géotextile et géomembrane.
Imperméabilisation d'un canal d'eau non potable, avec géomembrane homogène en polychlorure de vinyle plastifié (PVC-P), avec résistance aux intempéries, de 1,5 mm d'épaisseur, couleur bleue, avec une densité de 1240 kg/m³ selon NF EN ISO 1183, résistance CBR au poinçonnement de 2,3 kN selon NF EN ISO 12236 et une résistance d'accroche supérieure à 40 kN/m, placée avec des recouvrements, sans adhérer au support, sur géotextile tissé à base de polypropylène, avec une résistance à la traction longitudinale de 105,0 kN/m, une résistance à la traction transversale de 105,0 kN/m, une ouverture de cône à l'essai de perforation dynamique selon NF EN ISO 13433 inférieure à 7 mm, résistance CBR au poinçonnement 10,5 kN et une masse surfacique de 445 g/m².
Code interne |  | Désignation |  | Quantité | Unité | Prix unitaire | Prix total
mt14gsa040hh |  | Géotextile tissé à base de polypropylène, avec une résistance à la traction longitudinale de 105 kN/m, une résistance à la traction transversale de 105 kN/m, une ouverture de cône à l'essai de perforation dynamique selon NF EN ISO 13433 inférieure à 7 mm, résistance CBR au poinçonnement 10,5 kN et une masse surfacique de 445 g/m², selon NF EN 13252. |  | 1.1 | m² | 5.17 | 5.69
mt15dag020d |  | Géomembrane homogène en polychlorure de vinyle plastifié (PVC-P), avec résistance aux intempéries, de 1,5 mm d'épaisseur, couleur bleue, avec une densité de 1240 kg/m³ selon NF EN ISO 1183, résistance CBR au poinçonnement de 2,3 kN selon NF EN ISO 12236 et une résistance d'accroche supérieure à 40 kN/m, fournie en rouleaux de 2,05 m de largeur et 150 m de longueur. |  | 1.1 | m² | 7.51 | 8.26
mo029 |  | Compagnon professionnel III/CP2 poseur de membranes d'étanchéité. |  | 0.198 | h | 29.25 | 5.79
mo067 |  | Ouvrier professionnel II/OP poseur de membranes d'étanchéité. |  | 0.198 | h | 26.02 | 5.15
|  | Frais de chantier des unités d'ouvrage |  | 2 | % | 24.89 | 0.5
Coût d'entretien décennal: 1,27€ les 10 premières années. | [5 empty] | Montant total HT: | 25.39