## Feuille 1
EDA010 | m² | Revêtement continu de parements en micro-mortier naturel de chaux.
Revêtement continu de parements en micro-mortier, de 2 à 4 mm d'épaisseur, réalisé sur surface absorbante. COUCHE DE BASE: micro-mortier naturel de chaux, composé de chaux hydraulique naturelle, type NHL 5, selon NF EN 459-1 et granulats sélectionnés avec granulométrie jusqu'à 600 microns, couleur à choisir, en deux couches, (0,75 kg/m² chaque couche) et maille en fibre de verre anti-alcalin, de 2,2x2,3 mm de vide de maille, de 58 g/m² de masse surfacique. COUCHE DE FINITION: micro-mortier naturel de chaux, composé de chaux hydraulique naturelle, type NHL 5, selon NF EN 459-1 et granulats sélectionnés avec granulométrie jusqu'à 100 microns, couleur à choisir, en deux couches, (0,15 kg/m² chaque couche). COUCHE DE SCELLEMENT: une couche de mélange d'huiles et résines végétales et une couche de pâte à base de cires naturelles et propolis. Le prix ne comprend pas la surface support.
Code interne |  | Désignation | Quantité | Unité | Prix unitaire | Prix total
mt28mcc050a |  | Maille en fibre de verre anti-alcalin, de 2,2x2,3 mm de vide de maille, de 58 g/m² de masse surfacique, pour le renfort des micro-mortiers. | 1.05 | m² | 2.33 | 2.45
mt28mcn010b |  | Micro-mortier naturel de chaux, composé de chaux hydraulique naturelle, type NHL 5, selon NF EN 459-1 et granulats sélectionnés avec granulométrie jusqu'à 600 microns, couleur à choisir, densité 1200 kg/m³, résistance à la compression 5 N/mm², sans substances organiques volatiles (VOC), fourni en sacs, selon NF EN 13813. | 1.5 | kg | 2.76 | 4.14
mt28mcn010d |  | Micro-mortier naturel de chaux, composé de chaux hydraulique naturelle, type NHL 5, selon NF EN 459-1 et granulats sélectionnés avec granulométrie jusqu'à 100 microns, couleur à choisir, densité 800 kg/m³, résistance à la compression 5 N/mm², sans substances organiques volatiles (VOC), fourni en sacs, selon NF EN 13813. | 0.3 | kg | 9.22 | 2.77
mt28mcn020a |  | Mélange d'huiles et résines végétales, à appliquer à la brosse ou au rouleau. | 0.3 | l | 28.91 | 8.67
mt22www090a |  | Pâte à base de cires naturelles et propolis, à appliquer au rouleau. | 0.15 | l | 38.41 | 5.76
mt08aaa010a |  | Eau. | 0.054 | m³ | 1.5 | 0.08
mo020 |  | Compagnon professionnel III/CP2 construction. | 0.863 | h | 29.25 | 25.24
mo113 |  | Ouvrier d'exécution I/OE1 construction. | 1.54 | h | 24.51 | 37.75
|  | Frais de chantier des unités d'ouvrage | 2 | % | 86.86 | 1.74
Coût d'entretien décennal: 18,52€ les 10 premières années. |  |  |  |  | Montant total HT: | 88.6