## Feuille 1
EDA010 | m² |  | Revêtement continu de parements en micro-mortier naturel de chaux.
Revêtement continu de parements en micro-mortier, de 2 à 4 mm d'épaisseur, réalisé sur surface absorbante. COUCHE DE BASE: micro-mortier naturel de chaux, composé de chaux hydraulique naturelle, type NHL 5, selon NF EN 459-1 et granulats sélectionnés avec granulométrie jusqu'à 600 microns, couleur à choisir, en deux couches, (0,75 kg/m² chaque couche). COUCHE DE FINITION: micro-mortier naturel de chaux, composé de chaux hydraulique naturelle, type NHL 5, selon NF EN 459-1 et granulats sélectionnés avec granulométrie jusqu'à 100 microns, couleur blanche, en une couche, (0,15 kg/m²). COUCHE DE SCELLEMENT: une couche de mélange d'huiles et résines végétales. Le prix ne comprend pas la surface support.
Code interne |  | Désignation |  | Quantité | Unité | Prix unitaire | Prix total
mt28mcn010b |  | Micro-mortier naturel de chaux, composé de chaux hydraulique naturelle, type NHL 5, selon NF EN 459-1 et granulats sélectionnés avec granulométrie jusqu'à 600 microns, couleur à choisir, densité 1200 kg/m³, résistance à la compression 5 N/mm², sans substances organiques volatiles (VOC), fourni en sacs, selon NF EN 13813. |  | 1.5 | kg | 2.76 | 4.14
mt28mcn010c |  | Micro-mortier naturel de chaux, composé de chaux hydraulique naturelle, type NHL 5, selon NF EN 459-1 et granulats sélectionnés avec granulométrie jusqu'à 100 microns, couleur blanche, densité 800 kg/m³, résistance à la compression 5 N/mm², sans substances organiques volatiles (VOC), fourni en sacs, selon NF EN 13813. |  | 0.15 | kg | 7.76 | 1.16
mt28mcn020a |  | Mélange d'huiles et résines végétales, à appliquer à la brosse ou au rouleau. |  | 0.3 | l | 28.91 | 8.67
mt08aaa010a |  | Eau. |  | 0.053 | m³ | 1.5 | 0.08
mo020 |  | Compagnon professionnel III/CP2 construction. |  | 0.822 | h | 29.25 | 24.04
mo113 |  | Ouvrier d'exécution I/OE1 construction. |  | 1.467 | h | 24.51 | 35.96
|  | Frais de chantier des unités d'ouvrage |  | 2 | % | 74.05 | 1.48
Coût d'entretien décennal: 15,79€ les 10 premières années. | [5 empty] | Montant total HT: | 75.53