## Feuille 1
EIF050 | m² |  | Isolation thermique entre les montants du mur porteur extérieur à ossature légère.
Isolation thermique entre les montants du mur porteur extérieur à ossature légère de profilés en acier galvanisé (light steel framing), avec panneau en laine minérale semi-rigide, non revêtu, de 80 mm d'épaisseur, selon NF EN 13162, résistance thermique 2,65 m²K/W, conductivité thermique 0,032 W/(mK).
Code interne |  | Désignation |  | Quantité | Unité | Prix unitaire | Prix total
mt16lra080ra |  | Panneau en laine minérale semi-rigide, non revêtu, de 80 mm d'épaisseur, selon NF EN 13162, résistance thermique 2,65 m²K/W, conductivité thermique 0,032 W/(mK), Euroclasse A1 de réaction au feu selon NF EN 13501-1 et coefficient de résistance à la diffusion de la vapeur d'eau 1, avec code de désignation. |  | 1.05 | m² | 9.97 | 10.47
mo054 |  | Compagnon professionnel III/CP2 poseur d'isolants rigides ou flexibles. |  | 0.131 | h | 30.2 | 3.96
mo101 |  | Ouvrier professionnel II/OP poseur d'isolants rigides ou flexibles. |  | 0.131 | h | 26.02 | 3.41
|  | Frais de chantier des unités d'ouvrage |  | 2 | % | 17.84 | 0.36
Coût d'entretien décennal: 1,47€ les 10 premières années. | [5 empty] | Montant total HT: | 18.2