## Feuille 1
ETE170 | m² | Toiture terrasse chaude, accessible, avec revêtement de sol flottant isolant, type inversée. Imperméabilisation avec des membranes de PVC, de type monocouche.
Toiture terrasse chaude, accessible, avec revêtement de sol flottante isolée, type inversée, pente de 1% à 5%, pour trafic piéton privé. FORME DE PENTES: via l'enceinte au niveau des noues, des arêtiers et des joints, avec des murets de brique creuse courante en terre cuite et couche d'argile expansée, déversée à sec et consolidée à sa surface avec du lait de ciment, en fournissant une résistance à la compression de 1 MPa et avec une conductivité thermique de 0,087 W/(mK), avec épaisseur moyenne de 10 cm; avec couche de régularisation de mortier de ciment, industriel, M-5 de 4 cm d'épaisseur, finition talochée; COUCHE SÉPARATRICE SOUS IMPERMÉABILISATION: géotextile non tissé composé de fibres de polyester unies par aiguilletage, (300 g/m²); IMPERMÉABILISATION: type monocouche, non adhérée, constituée d'une membrane d'étanchéité souple en PVC-P, (fv), de 1,2 mm d'épaisseur, avec armature de voile en fibre de verre, et avec résistance aux intempéries, placée librement sur la couche séparatrice, fixée dans les recouvrements par soudure thermoplastique, et soudée aux profilés colaminés en tôle et en PVC-P aux bords; COUCHE SÉPARATRICE SOUS PROTECTION: géotextile non tissé composé de fibres de polyester unies par aiguilletage, (200 g/m²); COUCHE DE PROTECTION ET ISOLATION THERMIQUE: revêtement flottant de dalles isolantes, constituées de 35 mm en mortier et 40 mm en polystyrène extrudé, de 600x600 mm, couleur grise, finition poreux, placées directement sur la couche séparatrice. Le prix ne comprend ni l'exécution et le scellement des joints ni l'exécution des arrêts aux rencontres avec les parements et les écoulements.
Code interne |  | Désignation | Quantité | Unité | Prix unitaire | Prix total
mt04lcc010c |  | Brique creuse en terre cuite (tochana), à revêtir, 29x14x9 cm, pour utilisation en maçonnerie protégée (pièce en P), densité 805 kg/m³, selon NF EN 771-1. | 3 | U | 0.35 | 1.05
mt01arl030a |  | Argile expansée, fournie en sacs, selon NF EN 13055-1. | 0.1 | m³ | 144.49 | 14.45
mt09lec020b |  | Lait de ciment CEM II/B-P 32,5 N 1/3. | 0.01 | m³ | 112.6 | 1.13
mt16pea020b |  | Panneau rigide en polystyrène expansé, selon NF EN 13163, usinage latéral droit, de 20 mm d'épaisseur, résistance thermique 0,55 m²K/W, conductivité thermique 0,036 W/(mK), pour joint de dilatation. | 0.01 | m² | 1.34 | 0.01
mt08aaa010a |  | Eau. | 0.014 | m³ | 1.5 | 0.02
mt09mif010ca |  | Mortier industriel pour maçonnerie, de ciment, couleur grise, catégorie M-5 (résistance à la compression 5 N/mm²), fourni en sacs, selon NF EN 998-2. | 0.075 | t | 53.48 | 4.01
mt14gsa020dg |  | Géotextile non tissé composé de fibres de polyester unies par aiguilletage, avec une résistance à la traction longitudinale de 3,45 kN/m, une résistance à la traction transversale de 3,45 kN/m, une ouverture de cône à l'essai de perforation dynamique selon NF EN ISO 13433 inférieure à 15 mm, résistance CBR au poinçonnement 0,8 kN et une masse surfacique de 300 g/m², selon NF EN 13252. | 1.05 | m² | 1.51 | 1.59
mt15dac010c |  | Membrane d'étanchéité souple en PVC-P, (fv), de 1,2 mm d'épaisseur, avec armature de voile en fibre de verre, et avec résistance aux intempéries, selon NF EN 13956. | 1.05 | m² | 10.92 | 11.47
mt15dan020z |  | Profilé colaminé en tôle d'acier et PVC-P, plat, pour arrêt d'imperméabilisation aux extrémités des membranes en PVC-P et aux rencontres avec des éléments verticaux. | 0.4 | m | 2.61 | 1.04
mt14gsa020ce |  | Géotextile non tissé composé de fibres de polyester unies par aiguilletage, avec une résistance à la traction longitudinale de 1,63 kN/m, une résistance à la traction transversale de 2,08 kN/m, une ouverture de cône à l'essai de perforation dynamique selon NF EN ISO 13433 inférieure à 27 mm, résistance CBR au poinçonnement 0,4 kN et une masse surfacique de 200 g/m², selon NF EN 13252. | 1.05 | m² | 0.93 | 0.98
mt15lfs010a |  | Dalle isolante, constituée de 35 mm en mortier et 40 mm en polystyrène extrudé, conductivité thermique 0,033 W/(mK). | 1.05 | m² | 24.85 | 26.09
mo020 |  | Compagnon professionnel III/CP2 construction. | 0.208 | h | 29.25 | 6.08
mo113 |  | Ouvrier d'exécution I/OE1 construction. | 0.372 | h | 24.51 | 9.12
mo029 |  | Compagnon professionnel III/CP2 poseur de membranes d'étanchéité. | 0.197 | h | 29.25 | 5.76
mo067 |  | Ouvrier professionnel II/OP poseur de membranes d'étanchéité. | 0.197 | h | 26.02 | 5.13
|  | Frais de chantier des unités d'ouvrage | 2 | % | 87.93 | 1.76
Coût d'entretien décennal: 30,14€ les 10 premières années. |  |  |  |  | Montant total HT: | 89.69